## Plan1
PREFEITURA MUNICIPAL DE PORTO ALEGRE
SECRETARIA MUNICIPAL DE OBRAS E VIAÇÃO
LABORATÓRIO DE SOLOS - EPO
INTERESSADO: LABORATÓRIO DE SOLOS
LOCAL: RUA MÁRIO MARASSÁ
TRECHO:
DATA:15/04/99
CARACTERIZAÇÃO | [11 empty] | ÍNDICE SUPORTE CALIFORNIA |  |  |  | TIPOS DE SOLO
FURO | PROF. | REG. | Limites de Atterberg |  |  | Granulometria |  |  |  | IG | CLASS | AMOSTRAS MOLDADAS |  |  |  | CLASSIFICAÇÃO
| (cm) | no | LL | LP | IP | % Acumulada que Passa |  |  |  |  | HRB. | Den. Max | hot | CBR | EPX | VISUAL
|  |  | (%) | (%) | (%) | # 4 | # 10 | # 40 | #200 |  |  | g/cm3 | (%) | (%) | (%)
1 | 00-25 | [14 empty] | Aterro com Paralelepípedos
1 | 25-100 | 163-99 | NP | NP | NP | 100 | 59.3 | 33.3 | 11.1 | 0 | A2 - 4 | 2005 | 9.9 | 14.02 | 0.27 | Argila Arenosa Marron
2 | 00-17 | [14 empty] | Saibro Amarelo
2 | 17-100 | 164-99 | NP | NP | NP | 100 | 66.6 | 45.9 | 24.2 | 0 | A2 - 4 | 2051 | 9.6 | 14.55 | 0.03 | Argila Arenosa Marron
3 | 00-10 | [14 empty] | Saibro Amarelo
3 | 10-100 | 165-99 | NP | NP | NP | 100 | 61.9 | 40 | 18 | 0 | A2 - 4 | 2003 | 8.6 | 15.12 | 0.29 | Argila Arenosa Marron