## Plan1
PREFEITURA MUNICIPAL DE PORTO ALEGRE
SECRETARIA MUNICIPAL DE OBRAS E VIAÇÃO
LABORATÓRIO DE SOLOS - EPO
INTERESSADO: LABORATÓRIO DE SOLOS
LOCAL: TRAVESSA NOVA PRATATRAVESSA S - SAIBREIRA
TRECHO: RUA SARGENTO VITÓRIO - RUA DA SAIBREIRA
DATA:08/03/96
CARACTERIZAÇÃO | [11 empty] | ÍNDICE SUPORTE CALIFORNIA |  |  |  | TIPOS DE SOLO
FURO | PROF. | REG. | Limites de Atterberg |  |  | Granulometria |  |  |  | IG | CLASS | AMOSTRAS MOLDADAS |  |  |  | CLASSIFICAÇÃO
| (cm) | no | LL | LP | IP | % Acumulada que Passa |  |  |  |  | HRB. | Den. Max | hot | CBR | EPX | VISUAL
|  |  | (%) | (%) | (%) | # 4 | # 10 | # 40 | #200 |  |  | g/cm3 | (%) | (%) | (%)
1 | 00-100 | 102-96 | 34,2 | 17,1 | 17,1 | 100 | 53,2 | 28,1 | 17,5 | 0 | A2 - 6 | 1978 | 11,1 | 11,27 | 0,22 | Saibro Rosa,Chumbo
2 | 00-14 | [14 empty] | Saibro Amarelo
2 | 14-100 | 103-96 | 32,0 | 18,7 | 13,3 | 100 | 58,1 | 38,0 | 21,4 | 0 | A2 - 6 | 1965 | 10,2 | 13,14 | 0,25 | Argila Marrom
3 | 00-10 | [14 empty] | Saibro Amarelo
3 | 10-100 | 109-96 | 35,8 | 20,6 | 15,2 | 100 | 58,2 | 32,2 | 15,9 | 0 | A2 - 4 | 1920 | 11,1 | 12,21 | 0,17 | Argila Marrom, Rosa