## Plan1
PLANILHA DE SONDAGEM
Rodovia: Rótula da Av.Ecoville Data: 03/12/2008 Responsável: Hidrosul Saneamento e Hidrologia Ltda.
LOCAL DE SONDAGEM |  |  |  |  | ANALISE GRANULOMETRICA | [9 empty] | En. Fis. |  | Classif. |  | com. AASHO |  | I.S.C |  |  |  | Classificação do material
ESTACA | POSI | PROF.(cm) | NA (cm) | FURO | 2" | 1 | 3/4" | 3/8" | 4 | 10 | 20 | 40 | 60 | 200 | LL | IP | IG | HRB | Dmax | Hot. | h | dens. | exp. | ISC | Classificação AASHTO | Classificação expedita
0+020 |  | 45-70 |  | 1 |  |  |  | 100 | 98 | 89 | 85 | 77 | 68 | 47 | 38 | 21 | 4 | A7-5 | 1948 | 12.7 | 13.1 | 1893 | 0.33 | 9.4 | ARGILA ARENOSA | silte argiloso variegado
|  | 70-150 |  | 1 |  |  |  | 100 | 99 | 89 | 86 | 77 | 69 | 49 | 38 | 25 | 5 | A7-5 | 1914 | 12.3 | 12.4 | 1927 | 0.86 | 4.7 | ARGILA ARENOSA | silte arenoso cinza e amarelo
0+090 |  | 50-100 | 140 | 2 |  |  | 100 | 99 | 98 | 93 | 88 | 76 | 66 | 38 | 20 | 10 | 0 | A2-4 | 1990 | 9.8 | 10.1 | 1975 | 0 | 13.1 | AREIA SILTOSA | areia c/ argila marrom
0+140 |  | 55-130 | 135 | 3 |  |  | 100 | 96 | 95 | 93 | 92 | 89 | 80 | 39 | 26 | 12 | 2 | A-6 | 1999 | 8.5 | 8.3 | 1999 | 0.53 | 12.6 | ARGILA ARENOSA | argila marom
Página: 4