## Plan1
LOCAL DE SONDAGEM |  |  | NA | FURO | ANÁLISE GRANULOMÉTRICA | [9 empty] | ENSAIOS FÍSICOS |  | CLASSIF. |  | Compactação AASHO |  | I.S.C |  |  |  | TIPO DE SOLO N/C NÃO COLETADO
CASA | POSIÇÃO | PROFUND. (cm) |  |  | 2" | 1" | 3/4" | 3/8" | Nº 4 | Nº 10 | Nº 20 | Nº 40 | Nº 60 | Nº 200 | LL | IP | IG | HRB | D MÁX | H ÓT. | H | DENS. | EXP. | ISC | CLASSIF. AASHO | CLASSIF. VISUAL
nº 20 | EX | 0-15 |  | 1 | [21 empty] | Saibro fino N/C Revestimento primário
| EX | 15-50 |  | 1 | [21 empty] | Saibro rosa granular
| EX | 50-66 |  | 1 |  | 100 | 96 | 90 | 83 | 80 | 71 | 59 | 52 | 27 | 18 | 3 | 0 | A2-4 | 2010 | 10.1 | 9.7 | 2008 | 0.73 | 15 | AREIA SILTOSA | Areia com pedras de seixos
| EX | 66-90 |  | 1 | [21 empty] | Areia Cinza argilosa fina
| EX | 90-150 | 1.2 | 1 | [21 empty] | Argila Siltosa Cinza
nº 60 e 70 | LD | 0 - 30 |  | 2 | [21 empty] | REVESTIMENTO PRIMÁRIO
| LD | 30 - 150 | 0.9 | 2 |  |  |  |  | 100 | 97 | 95 | 90 | 84 | 56 | 37 | 16 | 7 | A6 | 1800 | 14.2 | 14 | 1778 | 0.8 | 8 | ARGILA ARENOSA | ARGILA ARENOSA CINZA
nº 15 e 25 | LD | 0 - 30 |  | 3 | [20 empty] | REVESTIMENTO PRIMÁRIO | REVESTIMENTO PRIMÁRIO
| LD | 30 - 150 | 1 | 3 |  |  |  |  | 100 | 82 | 80 | 77 | 73 | 57 | 42 | 21 | 9 | A76 | 1870 | 12.9 | 12.4 | 1854 | 0.6 | 15 | ARGILA ARENOSA | ARGILA ARENOSA CINZA
HIDROSUL Saneamento e Hidrologia Ltda. | [14 empty] | RESULTADOS DE ENSAIOS Rua C I D A D A N I A Trecho : a partir da rua do Povo até o final | [8 empty] | DATA: 12/ 02/2004 (furo 1) DATA: 07/06/04 (furo 2 e 3)