## Plan1
LOCAL: Travessa J O R D Ã O
| DATA: | 26 de maio de 2004
Densidade de Campo - Método do CONE de AREIA
RESULTADOS
Registro ( No. Furo ) | 3
Densidade IN "SITO" | 1927
Densidade de LABORATÓRIO | 1968
Grau de Compactação | 97.9167
Umidade de Campo | 10.8
Umidade Ótima | 8
Desvio de Umidade (%) | 2.8
D A D O S de C A M P O
Registro (No. Furo) | 3
Posição | E
Espessura da Camada (cm) | 18 a 70
Número da Camada | 2
DETERMINAÇÃO de DENSIDADE
Registro (No. Furo) | 3
1. Peso aparelho + areia | 7000
2. Peso aparelho + resto areia | 4915
3. Peso da areia consumida ( 1 - 2 ) | 2085
4. Densidade da Areia | 1542
5.Peso da Areia no Cone | 521
6. Peso da Areia na Cava ( 3 - 5 ) | 1564
7. Volume da cava ( 6 - 4 ) | 1.0143
8. Peso do solo úmido escavado | 2165
9. Peso do solo seco escavado | 1953.9915
10. Densidade Solo Seco ( 9 / 7 ) | 1926.5057
DETERMINAÇÃO da UMIDADE
Cápsula No | 22
Peso do Solo Úmido + Cápsula | 96.51
Peso do Solo Seco + Cápsula | 90.17
Peso da água | 6.34
Peso da Cápsula | 31.46
Peso do Solo Seco | 58.71
Umidade Média em Percentagem | 10.7988
Umidade Média
GRAU de COMPACTAÇÃO
Densidade máx.ensaio compactação | 1968
Grau de compactação (%) | 97.8916
Página: I I - 7
LOCAL: Travessa J O R D Ã O
DATA: 26.05.2004
Densidade de Campo - Método Cilindro Cortante
RESULTADOS
Registro ( No. Furo ) | 1 | 2
Densidade Aparente Média | 1990 | 1891
Dens.Máx.do E. Compactação | 2033 | 1968
Grau de Compactação | 97.8849 | 96.0874
D A D O S de C A M P O
Furo No. | 1 | 2
Posição | LE | LD
Espessura da Camada (cm) | 30-150 | 25-150
Número da Camada | 2 | 2
DETERMINAÇÃO de DENSIDADE
Cilindro No | 11 | 11
1. Peso (solo ümido + cilindro) | 3625 | 3670
2. Peso do Cilindro | 1470 | 1470
3. Peso do solo úmido ( 1-2 ) | 2155 | 2100
4. Volume do Cilindro | 982 | 982
5.Densidade Aparente Úmida ( 3:4 ) | 2194 | 2138
6. Densidade Aparente Seca | 1990 | 1891
Densidade Média
DETERMINAÇÃO da UMIDADE
Cápsula No | 7 | 45
Peso do Solo Úmido + Cápsula | 79.45 | 77.5
Peso do Solo Seco + Cápsula | 74.85 | 71.38
Peso da água | 4.6 | 6.12
Peso da Cápsula | 30.18 | 24.63
Peso do Solo Seco | 44.67 | 46.75
Umidade em Percentagem | 10.2977 | 13.0909
Umidade média
Página: I I - 8